## Resistencia a la Compresion
Compañía | [9 empty] | Fecha (dd/mm/aaaa) |  | ENSAYO DE RESISTENCIA A LA COMPRESIÓN (NTC 673)
Planta
Obra
N° Muestra | Tipo de concreto | Localización | Asentamiento (mm) | Fecha de muestra (dd/mm/aaaa) | Fechade ensayo (dd/mm/aaaa) | Edad (Días) | F´c (MPa) | Peso (kg) | Medidas del Espécimen (mm) |  |  | Densidad (kg/m³) | Carga Máxima (kN) | Esfuerzo (MPa) | Esfuerzo (kg/cm²) | Esfuerzo (P.S.I.) | Evolución (%) | Evolución Promedio (%) | Resistencia Promedio (MPa) | Tipo de Falla | Observaciones
[9 empty] | Altura | Diámetro 1 | Diámetro 2
1 | C. Bombeable Grava Común | Columna E 3 Segundo Piso | 152 | 2023-02-02 | 2023-02-05 | 3 | 21 | 3.87 | 200 | 102 | 100 | 2415.1679 | 33 | 4.1189 | 41.1889 | 588.413 | 19.6138 | 19.7116 | 4.1394
[8 empty] | 3.69 | 200 | 101 | 100 | 2325.8053 | 33 | 4.16 | 41.5998 | 594.2824 | 19.8094
[12 empty] | 0 |  | 0 | 0 | 0 | 0
[5 empty] | 2023-02-09 | 7 |  | 3.87 | 200 | 102 | 100 | 2415.1679 | 20 | 2.4963 | 24.963 | 356.6139 | 11.8871 | 22.9714 | 4.824
[8 empty] | 3.69 | 200 | 101 | 100 | 2325.8053 | 20 | 2.5212 | 25.212 | 360.1712 | 12.0057
[8 empty] | 3.72 | 200 | 101 | 100 | 2344.7143 | 75 | 9.4545 | 94.5449 | 1350.6419 | 45.0214
[5 empty] | 2023-03-02 | 28 |  | 3.87 | 200 | 102 | 100 | 2415.1679 | 130 | 16.2259 | 162.2593 | 2317.9906 | 77.2664 | 77.7802 | 16.3338
[8 empty] | 3.69 | 200 | 101 | 100 | 2325.8053 | 130 | 16.3878 | 163.8779 | 2341.1125 | 78.0371
[8 empty] | 3.72 | 200 | 101 | 100 | 2344.7143 | 130 | 16.3878 | 163.8779 | 2341.1125 | 78.0371
2 |  |  |  | 2023-02-03 | 2023-02-06 | 3 | 28 | 3.87 | 200 | 102 | 100 | 2415.1679 | 111 | 13.8545 | 138.5445 | 1979.2073 | 49.4802 | 48.1584 | 13.4844
[8 empty] | 3.69 | 200 | 101 | 100 | 2325.8053 | 100 | 12.606 | 126.0599 | 1800.8558 | 45.0214
[8 empty] | 3.72 | 200 | 101 | 100 | 2344.7143 | 111 | 13.9926 | 139.9265 | 1998.9499 | 49.9737
[5 empty] | 2023-02-10 | 7 |  | 3.87 | 200 | 102 | 100 | 2415.1679 | 111 | 13.8545 | 138.5445 | 1979.2073 | 49.4802 | 100.3833 | 28.1073
[8 empty] | 3.69 | 200 | 101 | 100 | 2325.8053 | 279 | 35.1707 | 351.7071 | 5024.3877 | 125.6097
[8 empty] | 3.72 | 200 | 101 | 100 | 2344.7143 | 280 | 35.2968 | 352.9677 | 5042.3962 | 126.0599
[5 empty] | 2023-03-03 | 28 |  | 3.87 | 200 | 102 | 100 | 2415.1679 | 200 | 24.963 | 249.6298 | 3566.1394 | 89.1535 | 89.7464 | 0
[8 empty] | 3.69 | 200 | 101 | 100 | 2325.8053 | 200 | 25.212 | 252.1198 | 3601.7116 | 90.0428
[8 empty] | 3.72 | 200 | 101 | 100 | 2344.7143 | 200 | 25.212 | 252.1198 | 3601.7116 | 90.0428
3 |  |  |  | 2023-02-04 | 2023-02-07 | 3 | 35 | 3.87 | 200 | 102 | 100 | 2415.1679 | 33 | 4.1189 | 41.1889 | 588.413 | 11.7683 | 11.8465 | 4.1463
[8 empty] | 3.69 | 200 | 101 | 100 | 2325.8053 | 33 | 4.16 | 41.5998 | 594.2824 | 11.8856
[8 empty] | 3.72 | 200 | 101 | 100 | 2344.7143 | 33 | 4.16 | 41.5998 | 594.2824 | 11.8856
[5 empty] | 2023-02-11 | 7 |  | 3.87 | 200 | 102 | 100 | 2415.1679 | 340 | 42.4371 | 424.3706 | 6062.4369 | 121.2487 | 120.2542 | 42.089
[8 empty] | 3.69 | 200 | 101 | 100 | 2325.8053 | 330 | 41.5998 | 415.9977 | 5942.8241 | 118.8565
[8 empty] | 3.72 | 200 | 101 | 100 | 2344.7143 | 335 | 42.2301 | 422.3007 | 6032.8669 | 120.6573
[5 empty] | 2023-03-04 | 28 |  | 3.87 | 200 | 102 | 100 | 2415.1679 | 390 | 48.6778 | 486.778 | 6953.9718 | 139.0794 | 140.0043 | 49.0015
[8 empty] | 3.69 | 200 | 101 | 100 | 2325.8053 | 390 | 49.1634 | 491.6336 | 7023.3376 | 140.4668
[8 empty] | 3.72 | 200 | 101 | 100 | 2344.7143 | 390 | 49.1634 | 491.6336 | 7023.3376 | 140.4668
4 |  |  |  | 2023-02-05 | 2023-02-08 | 3 | 28 | 3.87 | 200 | 102 | 100 | 2415.1679 | 33 | 4.1189 | 41.1889 | 588.413 | 14.7103 | 14.8081 | 4.1463
[8 empty] | 3.69 | 200 | 101 | 100 | 2325.8053 | 33 | 4.16 | 41.5998 | 594.2824 | 14.8571
[8 empty] | 3.72 | 200 | 101 | 100 | 2344.7143 | 33 | 4.16 | 41.5998 | 594.2824 | 14.8571
[5 empty] | 2023-02-12 | 7 |  | 3.87 | 200 | 102 | 100 | 2415.1679 | 280 | 34.9482 | 349.4817 | 4992.5951 | 124.8149 | 125.3448 | 35.0965
[8 empty] | 3.69 | 200 | 101 | 100 | 2325.8053 | 281 | 35.4228 | 354.2283 | 5060.4048 | 126.5101
[8 empty] | 3.72 | 200 | 101 | 100 | 2344.7143 | 277 | 34.9186 | 349.1859 | 4988.3706 | 124.7093
[5 empty] | 2023-03-05 | 28 |  | 3.87 | 200 | 102 | 100 | 2415.1679 | 310 | 38.6926 | 386.9261 | 5527.516 | 138.1879 | 137.6061 | 38.5297
[8 empty] | 3.69 | 200 | 101 | 100 | 2325.8053 | 305 | 38.4483 | 384.4827 | 5492.6102 | 137.3153
[8 empty] | 3.72 | 200 | 101 | 100 | 2344.7143 | 305 | 38.4483 | 384.4827 | 5492.6102 | 137.3153
5 |  |  |  | 2023-02-06 | 2023-02-09 | 3 | 21 | 3.87 | 200 | 102 | 100 | 2415.1679 | 150 | 18.7222 | 187.2223 | 2674.6045 | 89.1535 | 93.148 | 19.5611
[8 empty] | 3.69 | 200 | 101 | 100 | 2325.8053 | 160 | 20.1696 | 201.6958 | 2881.3693 | 96.0456
[8 empty] | 3.72 | 200 | 101 | 100 | 2344.7143 | 157 | 19.7914 | 197.9141 | 2827.3436 | 94.2448
[5 empty] | 2023-02-13 | 7 |  | 3.87 | 200 | 102 | 100 | 2415.1679 | 220 | 27.4593 | 274.5927 | 3922.7533 | 130.7584 | 133.829 | 28.1041
[8 empty] | 3.69 | 200 | 101 | 100 | 2325.8053 | 221 | 27.8592 | 278.5924 | 3979.8913 | 132.663
[8 empty] | 3.72 | 200 | 101 | 100 | 2344.7143 | 230 | 28.9938 | 289.9378 | 4141.9683 | 138.0656
[5 empty] | 2023-03-06 | 28 |  | 3.87 | 200 | 102 | 100 | 2415.1679 | 140 | 17.4741 | 174.7408 | 2496.2976 | 83.2099 | 97.7699 | 20.5317
[8 empty] | 3.69 | 200 | 101 | 100 | 2325.8053 | 140 | 17.6484 | 176.4839 | 2521.1981 | 84.0399
[8 empty] | 3.72 | 200 | 101 | 100 | 2344.7143 | 210 | 26.4726 | 264.7258 | 3781.7972 | 126.0599
Formulas:
Fechade ensayo (dd/mm/aaaa) = [Fecha de muestra (dd/mm/aaaa)]+[Edad (Días)]
Fechade ensayo (dd/mm/aaaa) = E7+[Edad (Días)]